## Results
From: ALS Laboratory Group Norway AS,Drammensveien 264,0283,Oslo. Tlf. . Faks . Email: info.on@alsglobal.com
To: Sweco Norge AS Ref: Sweco Norge AS [ kari.ekker@sweco.no ]
Program: BYGNINGSMATERIALE
Ordernumber: NO2616200
Report created: 13-Jul-2026 by Harriet Eaton
ELEMENT | Grenseverdi gjenbruk | Grenseverdi farlig avfall | SAMPLE | P1 Mørtel mellom stein Ute | P2 Isolasjon dør | P3 Maling ytterport | P4 Isolasjon dør | P5 Betong vegg Inne | P6 Betong vegg Inne | P7 Betong ved inngangsparti Inne | P9 Tre Inne | P10 Maling på ståldrager Inne | P11 Isopor tak Ute | P12 Isopor i luke på tak Ute | P14 Betong vegg Ute | P15 Betong tak Ute | P17 Tak maling Ute
Sampling Date |  |  |  | 2026-06-10 | 2026-06-10 | 2026-06-10 | 2026-06-10 | 2026-06-10 | 2026-06-10 | 2026-06-10 | 2026-06-10 | 2026-06-10 | 2026-06-10 | 2026-06-10 | 2026-06-10 | 2026-06-10 | 2026-06-10
Knusing |  |  |  | Ja |  |  |  | Ja | Ja | Ja |  |  |  |  | Ja | Ja
As (Arsen) | 15 | 1000 | mg/kg | 2.8 |  | <0.50 |  | 4.2 | 3.5 | 4.9 |  | 65 |  |  | 2.9 | 5.6 | 12
Cd (Kadmium) | 1.5 | 1000 | mg/kg | <0.020 |  | 35 |  | <0.020 | <0.020 | <0.020 |  | 0.66 |  |  | <0.020 | <0.020 | 1.4
Cr (Krom) | 100 | 2500 | mg/kg | 9.8 |  | 1400 |  | 19 | 17 | 24 |  | 75 |  |  | 9.7 | 13 | 290
Cu (Kopper) | 100 | 2500 | mg/kg | 5.4 |  | 25 |  | 9.2 | 7.7 | 13 |  | 430 |  |  | 4.1 | 11 | 110
Hg (Kvikksølv) | 1 | 2500 | mg/kg | <0.010 |  | 0.18 |  | <0.010 | <0.010 | <0.010 |  | 0.2 |  |  | <0.010 | <0.010 | <0.010
Ni (Nikkel) | 75 | 1000 | mg/kg | 6.9 |  | 9 |  | 13 | 12 | 24 |  | 86 |  |  | 8.8 | 10 | 120
Pb (Bly) | 60 | 2500 | mg/kg | 6.6 |  | 290 |  | 7.7 | 7.2 | 8.6 |  | 50000 |  |  | 7.2 | 6.1 | 73
Zn (Sink) | 200 | 2500 | mg/kg | 97 |  | 300000 |  | 29 | 30 | 98 |  | 36 |  |  | 26 | 32 | 56000
Cr (Krom) |  |  | mg/kg | [7 empty] | 3.1
Cu (Kopper) |  |  | mg/kg | [7 empty] | <1.0
As (Arsen) |  |  | mg/kg | [7 empty] | 0.58
PCB 28 |  |  | mg/kg | <0.0020 |  | <0.0020 |  | <0.0020 | <0.0020 | <0.0020 |  | <0.0020 |  |  | <0.0020 | <0.0020 | <0.0020
PCB 52 |  |  | mg/kg | <0.0020 |  | <0.0020 |  | <0.0020 | <0.0020 | <0.0020 |  | <0.0020 |  |  | <0.0020 | <0.0020 | <0.0020
PCB 101 |  |  | mg/kg | <0.0020 |  | <0.0020 |  | <0.0020 | <0.0020 | <0.0020 |  | <0.0020 |  |  | <0.0020 | <0.0020 | <0.0020
PCB 118 |  |  | mg/kg | <0.0020 |  | <0.0020 |  | <0.0020 | <0.0020 | <0.0020 |  | <0.0020 |  |  | <0.0020 | <0.0020 | <0.0020
PCB 138 |  |  | mg/kg | <0.0020 |  | <0.0020 |  | <0.0020 | <0.0020 | <0.0020 |  | <0.0020 |  |  | <0.0020 | <0.0020 | <0.0020
PCB 153 |  |  | mg/kg | <0.0020 |  | <0.0020 |  | <0.0020 | <0.0020 | <0.0020 |  | <0.0020 |  |  | <0.0020 | <0.0020 | <0.0020
PCB 180 |  |  | mg/kg | <0.0020 |  | <0.0020 |  | <0.0020 | <0.0020 | <0.0020 |  | <0.0020 |  |  | <0.0020 | <0.0020 | <0.0020
Sum PCB-7 | 0.01 | 10 | mg/kg | <0.0070 |  | <0.0070 |  | <0.0070 | <0.0070 | <0.0070 |  | <0.0070 |  |  | <0.0070 | <0.0070 | <0.0070
Kortkj. klorerte parafiner SCCP, C10-C13 |  | 2500 (0,25%) | mg/kg |  |  | <100 | [5 empty] | <100
Mellomkj.klorerte parafiner MCCP, C14-C17 |  | 2500 (0,25%) | mg/kg |  |  | <130 | [5 empty] | <100
PentaBDE |  | 2 500 (0,25 %) | mg/kg |  | <10 | [7 empty] | <10 | <10
OktaBDE |  | 3 000 (0,3 %) | mg/kg |  | <20 | [7 empty] | <20 | <20
DekaBDE (PBDE-209) |  | 2 500 (0,25 %) | mg/kg |  | <50 | [7 empty] | <50 | <50
Tetrabrombisfenol A (TBBPA) |  | 2 500 (0,25 %) | mg/kg |  | <20 | [7 empty] | <20 | <20
Heksabromsyklododekan (HBCD) |  | 2 500 (0,25 %) | mg/kg |  | <50 | [7 empty] | 200 | <50
KFK-11 |  | 1000 (0,1 %) | mg/kg |  |  |  | <5.0 | [6 empty] | <5.0
KFK-12 |  | 1000 (0,1 %) | mg/kg |  |  |  | 3100 | [6 empty] | 23000
KFK-113 |  | 1000 (0,1 %) | mg/kg |  |  |  | <5.0 | [6 empty] | <5.0
HKFK-22 |  | 1000 (0,1 %) | mg/kg |  |  |  | <5.0 | [6 empty] | <5.0
HKFK-141B |  | 1000 (0,1 %) | mg/kg |  |  |  | <5.0 | [6 empty] | <5.0
HKFK-142B |  | 1000 (0,1 %) | mg/kg |  |  |  | <5.0 | [6 empty] | <5.0
HFK-134A |  | 1000 (0,1 %) | mg/kg |  |  |  | <5.0 | [6 empty] | <5.0
Cr6+ | 8 | 1000 | mg/kg | 1.1 |  |  |  | 6.5 | 4.4 | 0.53 |  |  |  |  | 3.4 | 1.1
Please note: This is a supporting reporting format and does not contain all relevant information,
and should therefore be distinguished from the definitive and complete reporting of the results.
Reference is made to the corresponding signed and final report from ALS Laboratory Group Norway AS
Note on A4: Prøve(r) NO26162008/003, metode S-CLAGMS02 - Rapporteringrense økt på grunn av matriksinterferens.&#x0A;Prøve -014: klor parafiner ikke mulig å analysere grunnet prøvetype. Analyse kansellert. &#x0A;Revidert ordrebekreftelse: Endret 8/7 - for prøve 014: klor parafiner er ikke mulig å analyse grunnet prøvetypen. &#x0A;

## EddPostProcessingSheet (hidden)
AutoFitColumns | Samples